## Tabelle1
Bauvorhaben: |  |  | St1234, B-Stadt
Station: |  |  | 300+5
Datum: |  |  | 2022-05-13
Art der Asphaltschicht: |  |  | Deckschicht
Spezifikationen Asphaltschicht |  |  | Sorte: | AC 11 D S |  | res. Bitumen: | 25/55-55 A + 0,6 % (vom Bindemittel) EVOTHERM P35 an Mischanl.
Spezifikationen Asphaltschicht |  |  | Soll-Schichtdicke [cm]: |  | 4.5 | Raumdichte am MPK gemäß Erstprüfung [g/cm3]: |  | 2.357
Asphalteinbaufertiger |  |  | Beschreibung: | grüner Fertiger, GX |  | Absaugung: | □ ja / □ nein
Walzenbeschreibung Walze 1 |  |  | Hersteller: | AB |  | Dienstgew.: | __ t
Walzenbeschreibung Walze 2 |  |  | Hersteller: | CD |  | Dienstgew.: | __ t
Walzenbeschreibung Walze 3 |  |  | Hersteller: | EF |  | Dienstgew.: | __ t
Walzenbeschreibung Walze 4 |  |  | Hersteller: | GH |  | Dienstgew.: | __ t
Temperaturmesssystem |  |  | Messgerät: | Hersteller C, PQR |  | Messfühler: | Thermodraht, Typ 2212
Verdichtungsmesssystem |  |  | Messsonde: | Hersteller B, Aufsetzsonde Typ 0301
Lfd. Nr. Walzen-überfahrt | Nr. Walze | Uhrzeit | Verdicht-ungsart | Luft- temperatur [°C] | Schicht-temperatur [°C] | angezeigte Raumdichte [g/cm³] | Wetter (Sonne, Niederschlag, Wind) | Bemerkungen
0 | - | 12:00 | - | 17 | 135.5 | 2.335 | bedeckt, trocken, windstill | Vorverdichtung Asphaltfertiger
1 | 1 | 12:05 | statisch | 17 | 132.3 | 2.34 | unbedeckt, trocken, windstill
2 | 3 | 12:07 | dynamisch | 17.1 | 130.9 | 2.348 | sonnig, trocken, leicht böig
3
4
5
6
7
8
9
10